## 填写说明
本模板用于电池测试数据提交，请严格按照说明填写。

## 主信息表
实验ID | 样品编号 | 电池类型 | 标称容量(Ah) | 形态 | 生产批次 | 测试类别 | 测试类型 | 测试开始日期 | 测试设备型号 | 设备软件版本 | 数据文件名 | 文件格式 | 文件内容说明 | 是否有导出文件 | 导出文件名 | 测试条件编号 | 备注
20260612_NMC811-C01_常温循环_01 | NMC811-C01 | NMC811/石墨 | 2.5 | 软包 | Batch202603 | 耐久性 | 常温循环 | 2026-06-12 | 新威 CT-4008-5V10mA | BTS 8.0 | NMC811_25C_cycle.csv | csv | 循环充放电容量电压电流 | 是 | cycle_data.csv | Cond-1
20260612_NMC811-C01_常温循环_01 | NMC811-C01 | NMC811/石墨 | 2.5 | 软包 | Batch202603 | 耐久性 | 常温循环 | 2026-06-12 | 安捷伦 34970A |  | temperature_log.csv | csv | 恒温箱及电池表面温度 | 否 |  | Cond-1 | 通道2在第200圈后波动

## 循环老化条件表
条件编号 | 实验ID | 循环温度(℃) | 充电截止电压(V) | 放电截止电压(V) | 充电倍率(C) | 放电倍率(C) | 恒压充电截止电流 | 循环周数 | 充放电顺序 | 休息时间(min) | 环境箱型号 | 温度偏差(℃)
Cond-1 | 20260612_NMC811-C01_常温循环_01 | 25 | 4.2 | 2.5 | 0.5 | 1 | 0.05C | 500 | CC-CV→CC | 10 | 爱斯佩克 ESL-04 | ±1