## 填写说明
本模板用于电池测试数据提交，请严格按照说明填写。

## 主信息表
实验ID | 样品编号 | 电池类型 | 标称容量(Ah) | 形态 | 生产批次 | 测试类别 | 测试类型 | 测试开始日期 | 测试设备型号 | 设备软件版本 | 数据文件名 | 文件格式 | 文件内容说明 | 是否有导出文件 | 导出文件名 | 测试条件编号 | 备注
20260614_LFP-P02_高温循环_01 | LFP-P02 | LFP/石墨 | 1.1 | 圆柱18650 | Batch202604 | 耐久性 | 高温循环 | 2026-06-14 | 蓝电 CT2001A | LAND 8.0 | LFP_45C_cycle.csv | csv | 45℃循环老化数据 | 是 | LFP_45C_summary.csv | Cond-1

## 循环老化条件表
条件编号 | 实验ID | 循环温度(℃) | 充电截止电压(V) | 放电截止电压(V) | 充电倍率(C) | 放电倍率(C) | 恒压充电截止电流 | 循环周数 | 充放电顺序 | 休息时间(min) | 环境箱型号 | 温度偏差(℃)
Cond-1 | 20260614_LFP-P02_高温循环_01 | 45 | 3.65 | 2 | 1 | 1 | 0.05C | 300 | CC-CV→CC | 5 | 贝尔 BDW-50 | ±2