## 填写说明
本模板用于电池测试数据提交，请严格按照说明填写。

## 主信息表
实验ID | 样品编号 | 电池类型 | 标称容量(Ah) | 形态 | 生产批次 | 测试类别 | 测试类型 | 测试开始日期 | 测试设备型号 | 设备软件版本 | 数据文件名 | 文件格式 | 文件内容说明 | 是否有导出文件 | 导出文件名 | 测试条件编号 | 备注
20260615_NMC532-C03_低温循环_01 | NMC532-C03 | NMC532/石墨 | 3 | 软包 | Batch202605 | 耐久性 | 低温循环 | 2026-06-15 | 新威 CT-4008-5V20mA | BTS 8.0 | NMC532_-20C_cycle.csv | csv | -20℃循环容量 | 否 |  | Cond-1 | 测试中结霜注意

## 循环老化条件表
条件编号 | 实验ID | 循环温度(℃) | 充电截止电压(V) | 放电截止电压(V) | 充电倍率(C) | 放电倍率(C) | 恒压充电截止电流 | 循环周数 | 充放电顺序 | 休息时间(min) | 环境箱型号 | 温度偏差(℃)
Cond-1 | 20260615_NMC532-C03_低温循环_01 | -20 | 4.25 | 2.8 | 0.3 | 0.3 | 0.02C | 200 | CC-CV→CC | 30 | 海尔 DW-40L | ±3