## 填写说明
本模板用于电池测试数据提交，请严格按照说明填写。

## 主信息表
实验ID | 样品编号 | 电池类型 | 标称容量(Ah) | 形态 | 生产批次 | 测试类别 | 测试类型 | 测试开始日期 | 测试设备型号 | 设备软件版本 | 数据文件名 | 文件格式 | 文件内容说明 | 是否有导出文件 | 导出文件名 | 测试条件编号 | 备注
20260619_NMC811-M01_针刺_01 | NMC811-M01 | NMC811/石墨 | 2.5 | 软包 | Batch202603 | 安全性 | 针刺 | 2026-06-19 | 横河 GM10 |  | nail_penetration_temp.csv | csv | 针刺过程多通道温度 | 否 |  | Cond-1 | 穿刺后电压跌至0V

## 热滥用条件表
条件编号 | 实验ID | 测试方法 | 样品荷电状态(%) | 加热功率(W)/加热温度(℃) | 热箱目标温度(℃) | 升温速率(℃/min) | 针刺速度(mm/s) | 挤压速度(mm/min) | 挤压终止条件 | ARC起始温度(℃) | ARC步阶温度(℃) | 温度采集点位数量 | 温度传感器类型 | 数采设备型号 | 数采文件原始格式
Cond-1 | 20260619_NMC811-M01_针刺_01 | 针刺 | 100 |  |  |  | 20 |  |  |  |  | 3 | K型热电偶 | 横河 GM10 | csv